## Tabelle1
Proben
[5 empty] | Set - Zuordnung |  | Set - Anzahl Proben
Probennummer | Anzahl | Zuordnung | Charge | Beschreibung | miba1 | miba2 | miba1 | miba2
100-115 | 16 | OK | 0 |  | + | + | 16 | 16
200-241 | 42 | OK | 0 |  | + | + | 42 | 42
300-341 | 42 | OK | 0 |  | + | + | 42 | 42
400-486 | 87 | OK | 0 |  | + |  | 87
1G-4G | 4 | OK | 11 |  | + | + | 4 | 4
41-52 | 12 | OK | 7 |  | + | + | 12 | 12
53-55 | 3 | OK | 12 |  | + | + | 3 | 3
56-58 | 3 | OK | 11 |  | + | + | 3 | 3
P1G,P3G,P5G,P8G | 4 | OK | 11 |  | + | + | 4 | 4
2,4,8 | 3 | UNK | 11 | Riss radial | + | + | 3 | 3
5 | 1 | UNK | 11 | Riss radial |  | + |  | 1
11,14,15 | 3 | UNK | 11 | kleine Ausbrüche | + | + | 3 | 3
17,19,20 | 3 | UNK | 11 | Zahn fehlt | + | + | 3 | 3
24 | 1 | UNK | 11 | Zahn fehlt |  | + |  | 1
28,30,31 | 3 | UNK | 11 | Riss in der Verzahnung | + | + | 3 | 3
33,36,40 | 3 | UNK | 11 | Zahn abgebrochen | + | + | 3 | 3
34 | 1 | UNK | 11 | Zahn abgebrochen |  | + |  | 1
X1 | 1 | UNK | 9 | Riss radial Verzahnung | + | + | 1 | 1
59,60 | 2 | UNK | 12 | leichte Anzeige fluxen | + | + | 2 | 2
61,62 | 2 | UNK | 11 | stärkere Anzeige fluxen | + | + | 2 | 2
P2,P3 | 2 | UNK | 11 | Papierfehler 2 × 2 mm |  | + |  | 2
P5,P6 | 2 | UNK | 11 | Papierfehler 2 × 10 mm |  | + |  | 2
P10 | 1 | UNK | 11 | Papierfehler 7 × 7 mm |  | + |  | 1
P8,P11 | 2 | UNK | 11 | Papierkugel |  | + |  | 2
P13 | 1 | UNK | 11 | Kabelbinder und mechanische Risse |  | + |  | 1
O41-45 | 5 | UNK | 11 | Öl kontaminiert |  | + |  | 5
[7 empty] | 233 | 162