## Tabelle1
Probennummer | Anzahl | Zuordnung | Charge | Beschreibung | miba1 | miba2 | miba1 | miba2 |  |  | tme |  |  | wav |  |  | son |  | son_long
100-115 | 16 | OK | 0 |  | + | + | 16 | 16 | Verzeichnis | Set | ch1 | ch2 | ch3 | ch1 | ch2 | ch3 | ch1 | ch2 | ch1 | ch2
200-241 | 42 | OK | 0 |  | + | + | 42 | 42 | OT_110705 | ?? | 400 | 400 | 4
300-341 | 42 | OK | 0 |  | + | + | 42 | 42 | OT_160805 | ?? | 80 | 80 | 2
400-486 | 87 | OK | 0 |  | + |  | 87 |  | OT_180705 | ?? | 82 | 82 | 4
1G-4G | 4 | OK | 11 |  | + | + | 4 | 4 | MT1_050805 | miba2 | 162 | 162 | 3 | 162 | 162 | 3
41-52 | 12 | OK | 7 |  | + | + | 12 | 12 | MT2_180805 | miba2 | 162 | 162 | 2 | 162 | 162 | 2
53-55 | 3 | OK | 12 |  | + | + | 3 | 3 | MT3_070905 | miba2 | 162 | 162 | 2 | 162 | 162 | 2 |  |  | 1 | 1
56-58 | 3 | OK | 11 |  | + | + | 3 | 3 | MT4_140905 | miba2 | 162 | 162 | 2 | 162 | 162 | 2 | 162 | 162 | 162 | 162
P1,3,5,8G | 4 | OK | 11 |  | + | + | 4 | 4 | MT5_230905 | miba2 | 162 | 162 | 2 | 162 | 162 | 2
2,4,8 | 3 | UNK | 11 | Riss radial | + | + | 3 | 3 | MT6_240905 | miba2 | 162 | 162 | 2 | 162 | 162 | 2
5 | 1 | UNK | 11 | Riss radial |  | + |  | 1 | MT7_100306 | miba1 | 233 | 233 | 3 | 233 | 233 | 3 | 233 | 233 | 233 | 233
11,14,15 | 3 | UNK | 11 | kleine Ausbrüche | + | + | 3 | 3 | MT8_270406 | miba1 | 233 | - | 2 | 233 | - | 2 | 233 | - | 233 | -
17,19,20 | 3 | UNK | 11 | Zahn fehlt | + | + | 3 | 3 |  |  |  |  | 3795 |  |  | 2661 |  | 1023 |  | 1025
24 | 1 | UNK | 11 | Zahn fehlt |  | + |  | 1
28,30,31 | 3 | UNK | 11 | Riss in der Verzahnung | + | + | 3 | 3
33,36,40 | 3 | UNK | 11 | Zahn abgebrochen | + | + | 3 | 3
34 | 1 | UNK | 11 | Zahn abgebrochen |  | + |  | 1
X1 | 1 | UNK | 9 | Riss radial Verzahnung | + | + | 1 | 1
59,60 | 2 | UNK | 12 | leichte Anzeige fluxen | + | + | 2 | 2
61,62 | 2 | UNK | 11 | stärkere Anzeige fluxen | + | + | 2 | 2
P2-3 | 2 | UNK | 11 | Papierfehler 2 × 2 mm |  | + |  | 2
P5-6 | 2 | UNK | 11 | Papierfehler 2 × 10 mm |  | + |  | 2
P10 | 1 | UNK | 11 | Papierfehler 7 × 7 mm |  | + |  | 1
P8,11 | 2 | UNK | 11 | Papierkugel |  | + |  | 2
P13 | 1 | UNK | 11 | Kabelbinder und mechanische Risse |  | + |  | 1
O41-45 | 5 | UNK | 11 | Öl kontaminiert |  | + |  | 5
[7 empty] | 233 | 162